## energie
Homogenizace
| n (1/min) | t (min) | ρ (kg/m3) | Po | d (m) | m (g) | P (W) | ε (W/kg) | E (J/kg)
1 | 1500 | 4 | 1391.417 | 0.9 | 0.034 | 496.45 | 0.8890259 | 1.790766 | 429.7839
Dispergace
| n (1/min) | t (min) | m1 (g) | m0 (g) | m (g) | P (W) | ε (W/kg) | E (J/kg)
2 | 15500 | 15 | 463.91 | 45.55 | 418.36 | 76.25056 | 182.2606 | 164034.6
3 | 15200 | 10 | 383.99 | 45.55 | 338.44 | 72.24705 | 213.4708 | 128082.5
4 | 15200 | 7.5 | 300.39 | 45.55 | 254.84 | 72.24705 | 283.4996 | 127574.8
|  | A |  | 2.0846e-10
|  | B |  | 2.7595

## K,m
Po homogenizacei |  |  |  |  | Dispergace 15 min
step | K1 | K2 | m1 | m2 | step | K1 | K2 | m1 | m2
1 | 6.294551 | 5.29861 | 0.7943 | 0.8837 | 1 | 8.392701 | 5.956935 | 0.6749 | 0.8569
2 | 4.84599 | 4.365967 | 0.8748 | 0.9306 | 2 | 5.439477 | 4.613926 | 0.8271 | 0.9183
3 | 5.324558 | 4.974469 | 0.8637 | 0.8932 | 3 | 6.334324 | 5.642876 | 0.8095 | 0.8656
4 | 4.794214 | 4.280484 | 0.8675 | 0.932 | 4 | 5.255998 | 4.426458 | 0.8381 | 0.9279
5 | 0 | 0 | 0 | 0 | 5 | 0 | 0 | 0 | 0
6 | 0 | 0 | 0 | 0 | 6 | 0 | 0 | 0 | 0
Dispergace 25 min |  |  |  |  | Dispergace 32,5 min
step | K1 | K2 | m1 | m2 | step | K1 | K2 | m1 | m2
1 | 9.066988 | 6.518854 | 0.6593 | 0.8399 | 1 | 9.839134 | 7.092265 | 0.6361 | 0.819
2 | 5.891469 | 4.867235 | 0.8009 | 0.9084 | 2 | 6.184672 | 5.090705 | 0.7889 | 0.8967
3 | 6.863834 | 5.94728 | 0.7833 | 0.8564 | 3 | 7.372342 | 6.306329 | 0.7652 | 0.8405
4 | 5.537701 | 4.607897 | 0.824 | 0.9219 | 4 | 5.947769 | 4.764429 | 0.7931 | 0.9116
5 | 0 | 0 | 0 | 0 | 5 | 0 | 0 | 0 | 0
6 | 0 | 0 | 0 | 0 | 6 | 0 | 0 | 0 | 0

## souhrnná tabulka
STATOR-ROTOR (b) | [7 empty] | Homogenizace |  |  |  |  | Dispergace 15 min
Vzorek | n (1/min) | t (min) | m (g) | P (W) | ε (W/kg) | E (J/kg) | εmax (W/kg) | step | K1 | K2 | n1 | n2 | step | K1 | K2 | n1 | n2
Homogenizace | 1500 | 4 | 496.45 | 0.8890259 | 1.790766 | 429.7839 | - | 1 | 6.294551 | 5.29861 | 0.7943 | 0.8837 | 1 | 8.392701 | 5.956935 | 0.6749 | 0.8569
Dispergace 1 | 15500 | 15 | 418.36 | 76.25056 | 182.2606 | 164034.6 | 14485.31 | 2 | 4.84599 | 4.365967 | 0.8748 | 0.9306 | 2 | 5.439477 | 4.613926 | 0.8271 | 0.9183
Dispergace 2 | 15200 | 10 | 338.44 | 72.24705 | 213.4708 | 128082.5 | 13724.76 | 3 | 5.324558 | 4.974469 | 0.8637 | 0.8932 | 3 | 6.334324 | 5.642876 | 0.8095 | 0.8656
Dispergace 3 | 15200 | 7.5 | 254.84 | 72.24705 | 283.4996 | 127574.8 | 13724.76 | 4 | 4.794214 | 4.280484 | 0.8675 | 0.932 | 4 | 5.255998 | 4.426458 | 0.8381 | 0.9279
| ρ | 1391.42
| V disi | 3.783181e-06
| m disi | 0.005263994 | [5 empty] | Dispergace 25 min |  |  |  |  | Dispergace 32,5 min
[8 empty] | step | K1 | K2 | n1 | n2 | step | K1 | K2 | n1 | n2
[8 empty] | 1 | 9.066988 | 6.518854 | 0.6593 | 0.8399 | 1 | 9.839134 | 7.092265 | 0.6361 | 0.819
[8 empty] | 2 | 5.891469 | 4.867235 | 0.8009 | 0.9084 | 2 | 6.184672 | 5.090705 | 0.7889 | 0.8967
[8 empty] | 3 | 6.863834 | 5.94728 | 0.7833 | 0.8564 | 3 | 7.372342 | 6.306329 | 0.7652 | 0.8405
[8 empty] | 4 | 5.537701 | 4.607897 | 0.824 | 0.9219 | 4 | 5.947769 | 4.764429 | 0.7931 | 0.9116

## porovnani, γ=1,34
E (J/kg) | 0 | 429.7839 | 164464.4 | 292546.8 | 420121.7
Po homogenizacei
step | K1 | m1 | g [s-1] | η [Pa.s] spočítaná
1 | 6.294551 | 0.7943 | 1.34 | 5.926787
2 | 4.84599 | 0.8748 | 1.34 | 4.671636
3 | 5.324558 | 0.8637 | 1.34 | 5.116337
4 | 4.794214 | 0.8675 | 1.34 | 4.611859
5 | 0 | 0 | 1.34 | 0
6 | 0 | 0 | 1.34 | 0
Dispergace 15 min
step | K1 | m1 | g [s-1] | η [Pa.s] spočítaná
1 | 8.392701 | 0.6749 | 1.34 | 7.630974
2 | 5.439477 | 0.8271 | 1.34 | 5.171074
3 | 6.334324 | 0.8095 | 1.34 | 5.990827
4 | 5.255998 | 0.8381 | 1.34 | 5.012761
5 | 0 | 0 | 1.34 | 0
6 | 0 | 0 | 1.34 | 0
Dispergace 25 min
step | K1 | m1 | g [s-1] | η [Pa.s] spočítaná
1 | 9.066988 | 0.6593 | 1.34 | 8.206509
2 | 5.891469 | 0.8009 | 1.34 | 5.557981
3 | 6.863834 | 0.7833 | 1.34 | 6.442036
4 | 5.537701 | 0.824 | 1.34 | 5.259677
5 | 0 | 0 | 1.34 | 0
6 | 0 | 0 | 1.34 | 0
Dispergace 32,5 min
step | K1 | m1 | g [s-1] | η [Pa.s] spočítaná
1 | 9.839134 | 0.6593 | 1.34 | 8.905376
2 | 6.184672 | 0.8009 | 1.34 | 5.834587
3 | 7.372342 | 0.7833 | 1.34 | 6.919296
4 | 5.947769 | 0.824 | 1.34 | 5.649157
5 | 0 | 0 | 1.34 | 0
6 | 0 | 0 | 1.34 | 0
[6 empty] | viskozita | 5.926787 | 7.630974 | 8.206509 | 8.905376 | viskozita | 4.611859 | 5.012761 | 5.259677 | 5.649157
[6 empty] | energie | 429.7839 | 164464.4 | 292546.8 | 420121.7 | energie | 429.7839 | 164464.4 | 292546.8 | 420121.7

## porovnani, γ=4,47
E (J/kg) | 0 | 429.7839 | 164464.4 | 292546.8 | 420121.7
Po homogenizacei
step | K1 | m1 | g [s-1] | η [Pa.s] spočítaná
1 | 6.294551 | 0.7943 | 4.47 | 4.625903
2 | 4.84599 | 0.8748 | 4.47 | 4.017575
3 | 5.324558 | 0.8637 | 4.47 | 4.341568
4 | 4.794214 | 0.8675 | 4.47 | 3.93144
5 | 0 | 0 | 4.47 | 0
6 | 0 | 0 | 4.47 | 0
Dispergace 15 min
step | K1 | m1 | g [s-1] | η [Pa.s] spočítaná
1 | 8.392701 | 0.6749 | 4.47 | 5.158065
2 | 5.439477 | 0.8271 | 4.47 | 4.19874
3 | 6.334324 | 0.8095 | 4.47 | 4.762299
4 | 5.255998 | 0.8381 | 4.47 | 4.124492
5 | 0 | 0 | 4.47 | 0
6 | 0 | 0 | 4.47 | 0
Dispergace 25 min
step | K1 | m1 | g [s-1] | η [Pa.s] spočítaná
1 | 9.066988 | 0.6593 | 4.47 | 5.443814
2 | 5.891469 | 0.8009 | 4.47 | 4.372677
3 | 6.863834 | 0.7833 | 4.47 | 4.961867
4 | 5.537701 | 0.824 | 4.47 | 4.254763
5 | 0 | 0 | 4.47 | 0
6 | 0 | 0 | 4.47 | 0
Dispergace 32,5 min
step | K1 | m1 | g [s-1] | η [Pa.s] spočítaná
1 | 9.839134 | 0.6361 | 4.47 | 5.705714
2 | 6.184672 | 0.7889 | 4.47 | 4.508548
3 | 7.372342 | 0.7652 | 4.47 | 5.186965
4 | 5.947769 | 0.7931 | 4.47 | 4.363203
5 | 0 | 0 | 4.47 | 0
6 | 0 | 0 | 4.47 | 0
[6 empty] | viskozita | 4.625903 | 5.158065 | 5.443814 | 5.705714 | viskozita | 3.93144 | 4.124492 | 4.254763 | 4.363203
[6 empty] | energie | 429.7839 | 164464.4 | 292546.8 | 420121.7 | energie | 429.7839 | 164464.4 | 292546.8 | 420121.7

## porovnani, γ =39,28
E (J/kg) | 0 | 429.7839 | 164464.4 | 292546.8 | 420121.7
Po homogenizacei
step | K2 | m2 | g [s-1] | η [Pa.s] spočítaná
1 | 5.29861 | 0.8837 | 39.28 | 3.457481
2 | 4.365967 | 0.9306 | 39.28 | 3.384114
3 | 4.974469 | 0.8932 | 39.28 | 3.36116
4 | 4.280484 | 0.932 | 39.28 | 3.33495
5 | 0 | 0 | 39.28 | 0
6 | 0 | 0 | 39.28 | 0
Dispergace 15 min
step | K2 | m2 | g [s-1] | η [Pa.s] spočítaná
1 | 5.956935 | 0.8569 | 39.28 | 3.522873
2 | 4.613926 | 0.9183 | 39.28 | 3.418431
3 | 5.642876 | 0.8656 | 39.28 | 3.445433
4 | 4.426458 | 0.9279 | 39.28 | 3.397164
5 | 0 | 0 | 39.28 | 0
6 | 0 | 0 | 39.28 | 0
Dispergace 25 min
step | K2 | m2 | g [s-1] | η [Pa.s] spočítaná
1 | 6.518854 | 0.8399 | 39.28 | 3.621966
2 | 4.867235 | 0.9084 | 39.28 | 3.477412
3 | 5.94728 | 0.8564 | 39.28 | 3.510714
4 | 4.607897 | 0.9219 | 39.28 | 3.459378
5 | 0 | 0 | 39.28 | 0
6 | 0 | 0 | 39.28 | 0
Dispergace 32,5 min
step | K2 | m2 | g [s-1] | η [Pa.s] spočítaná
1 | 7.092265 | 0.819 | 39.28 | 3.649555
2 | 5.090705 | 0.8967 | 39.28 | 3.484175
3 | 6.306329 | 0.8405 | 39.28 | 3.51161
4 | 4.764429 | 0.9116 | 39.28 | 3.444182
5 | 0 | 0 | 39.28 | 0
6 | 0 | 0 | 39.28 | 0
[6 empty] | viskozita | 3.457481 | 3.522873 | 3.621966 | 3.649555 | viskozita | 3.33495 | 3.397164 | 3.459378 | 3.444182
[6 empty] | energie | 429.7839 | 164464.4 | 292546.8 | 420121.7 | energie | 429.7839 | 164464.4 | 292546.8 | 420121.7

## procentualni narust
STEP 1
SMYKOVÁ RYCHLOST 1,34 |  |  | SMYKOVÁ RYCHLOST 4,47 |  |  | SMYKOVÁ RYCHLOST 39,28
Smyková rychlost γ = 1,34 [s-1] |  |  | Smyková rychlost γ = 4,47 [s-1] |  |  | Smyková rychlost γ = 39,28 [s-1]
| η [Pa.s] | Rozdíl [%] |  | η [Pa.s] | Rozdíl [%] |  | η [Pa.s] | Rozdíl [%]
Homogenizace | 5.926787 | 0 | Homogenizace | 4.625903 | 0 | Homogenizace | 3.457481 | 0
Dispergace 1 | 7.630974 | 28.75398 | Dispergace 1 | 5.158065 | 11.50395 | Dispergace 1 | 3.522873 | 1.891311
Dispergace 2 | 8.206509 | 38.46472 | Dispergace 2 | 5.443814 | 17.68111 | Dispergace 2 | 3.621966 | 4.757381
Dispergace 3 | 8.905376 | 50.25639 | Dispergace 3 | 5.705714 | 23.3427 | Dispergace 3 | 3.649555 | 5.555316
STEP 4
SMYKOVÁ RYCHLOST 1,34 |  |  | SMYKOVÁ RYCHLOST 4,47 |  |  | SMYKOVÁ RYCHLOST 39,28
Smyková rychlost γ = 1,34 [s-1] |  |  | Smyková rychlost γ = 4,47 [s-1] |  |  | Smyková rychlost γ = 39,28 [s-1]
| η [Pa.s] | Rozdíl [%] |  | η [Pa.s] | Rozdíl [%] |  | η [Pa.s] | Rozdíl [%]
Homogenizace | 4.611859 | 0 | Homogenizace | 3.93144 | 0 | Homogenizace | 3.33495 | 0
Dispergace 1 | 5.012761 | 8.692837 | Dispergace 1 | 4.124492 | 4.910453 | Dispergace 1 | 3.397164 | 1.865543
Dispergace 2 | 5.259677 | 14.04678 | Dispergace 2 | 4.254763 | 8.224032 | Dispergace 2 | 3.459378 | 3.731039
Dispergace 3 | 5.649157 | 22.49197 | Dispergace 3 | 4.363203 | 10.98232 | Dispergace 3 | 3.444182 | 3.27539

## porovnani metod
STEP 1
ZDÁNLIVÉ VISKOZITY PRO DANOU SMYKOVOU RYCHLOST JSEM PROLOŽIL POLYNOMEM 2. ŘÁDU A PRO ZVOLENOU DISIPOVANOU ENERGII JSEM SPOČÍTAL ZDÁNLIVOU VISKOZITU. TU JSEM NÁSLEDNĚ POROVNAL S VISKOZITOU PO HOMOGENIZACE. ZÍSKAL JSEM PROCENTUÁLNÍ NÁRŮST, KTERÝ JE POROVNATELNÝ I S OSTATNÍMI METODAMI PŘI STEJNÉ DISIPOVANÉ ENERGII ZÍSKANÉ REGRESÍ.
| HOMOGENIZACE | [5 empty] | VISKOZITA PRO KONSTANTNÍ DISIPOVANOU ENERGII
| Smykový rychlost γ = 1,34 [s-1] | [5 empty] | Smykový rychlost γ = 1,34 [s-1]
|  | a | b | c | disipovaná energie E [J/kg] | η [Pa.s] |  | a | b | c | disipovaná energie E [J/kg] | η [Pa.s] | Nárůst [%]
|  | -9.90581e-12 | 1.1069e-05 | 5.955 | 429.7839 | 5.959755 |  | -9.90581e-12 | 1.1069e-05 | 5.955 | 120000 | 7.140636336 | 19.81425
| Smykový rychlost γ = 4,47 [s-1] | [5 empty] | Smykový rychlost γ = 4,47 [s-1]
|  | a | b | c | disipovaná energie E [J/kg] | η [Pa.s] |  | a | b | c | disipovaná energie E [J/kg] | η [Pa.s] | Nárůst [%]
|  | -2.28324e-12 | 3.51071e-06 | 4.6282 | 429.7839 | 4.629708 |  | -2.28324e-12 | 3.51071e-06 | 4.6282 | 120000 | 5.016606544 | 8.356857
| Smykový rychlost γ = 39,28 [s-1] | [5 empty] | Smykový rychlost γ = 39,28 [s-1]
|  | a | b | c | disipovaná energie E [J/kg] | η [Pa.s] |  | a | b | c | disipovaná energie E [J/kg] | η [Pa.s] | Nárůst [%]
|  | -1.97447e-13 | 5.68652e-07 | 3.45248 | 429.7839 | 3.452724 |  | -1.97447e-13 | 5.68652e-07 | 3.45248 | 120000 | 3.517875 | 1.886934
STEP 4
ZDÁNLIVÉ VISKOZITY PRO DANOU SMYKOVOU RYCHLOST JSEM PROLOŽIL POLYNOMEM 2. ŘÁDU A PRO ZVOLENOU DISIPOVANOU ENERGII JSEM SPOČÍTAL ZDÁNLIVOU VISKOZITU. TU JSEM NÁSLEDNĚ POROVNAL S VISKOZITOU PO HOMOGENIZACE. ZÍSKAL JSEM PROCENTUÁLNÍ NÁRŮST, KTERÝ JE POROVNATELNÝ I S OSTATNÍMI METODAMI PŘI STEJNÉ DISIPOVANÉ ENERGII ZÍSKANÉ REGRESÍ.
| HOMOGENIZACE | [5 empty] | VISKOZITA PRO KONSTANTNÍ DISIPOVANOU ENERGII
| Smykový rychlost γ = 1,34 [s-1] | [5 empty] | Smykový rychlost γ = 1,34 [s-1]
|  | a | b | c | disipovaná energie E [J/kg] | η [Pa.s] |  | a | b | c | disipovaná energie E [J/kg] | η [Pa.s] | Nárůst [%]
|  | 8.70366e-13 | 2.05575e-06 | 4.61944 | 429.7839 | 4.620324 |  | 8.70366e-13 | 2.05575e-06 | 4.61944 | 120000 | 4.878663 | 5.591374
| Smykový rychlost γ = 4,47 [s-1] | [5 empty] | Smykový rychlost γ = 4,47 [s-1]
|  | a | b | c | disipovaná energie E [J/kg] | η [Pa.s] |  | a | b | c | disipovaná energie E [J/kg] | η [Pa.s] | Nárůst [%]
|  | -5.92581e-13 | 1.27883e-06 | 3.93074 | 429.7839 | 3.93129 |  | -5.92581e-13 | 1.27883e-06 | 3.93074 | 120000 | 4.075666 | 3.672508
| Smykový rychlost γ = 39,28 [s-1] | [5 empty] | Smykový rychlost γ = 39,28 [s-1]
|  | a | b | c | disipovaná energie E [J/kg] | η [Pa.s] |  | a | b | c | disipovaná energie E [J/kg] | η [Pa.s] | Nárůst [%]
|  | -8.03036e-13 | 6.20023e-07 | 3.33094 | 429.7839 | 3.331206 |  | -8.03036e-13 | 6.20023e-07 | 3.33094 | 120000 | 3.393779 | 1.87838